## 综合原子清单
编码 | 原子 | 别名/变体 | 工艺域 | 工艺阶段位置 | 工艺类别 | 常用品类 | 备注
AT-CX-001 | 3D打印成型 | 3D 打印成型 / DMLS / SLM / additive manufacturing / 增材制造 / 硅胶增材 等 | 成型 | 毛坯 | 成型加工 | 五金外壳、塑胶、硅胶 | SLA/SLS/FDM 打印；硅胶 3D 打印（新兴工艺）
AT-CX-002 | MIM | metal injection molding / 金属注射成型 / 金属粉末注射成型 | 成型 | 毛坯 | 成型加工 | 五金外壳、五金内置 | 复杂小件精密成型
AT-CX-003 | 三色注塑 | 3K molding / three-shot | 成型 | 毛坯 | 成型加工 | 塑胶 | 三组分注塑
AT-CX-004 | 冲压成型 | stamping / 五金冲压 / 冲压 / 冲床 / 复合模冲压 / 精密冲压 等 | 成型 | 毛坯 | 成型加工 | 五金外壳、CMF、五金内置 | 金属铭牌、装饰条；五金内置主工艺；模具类型与精度等级作参数
AT-CX-005 | 冷压成型 | cold forming / 冷压 | 成型 | 毛坯 | 成型加工 | CMF | 常温加压定型
AT-CX-006 | 冷挤压 | cold extrusion | 成型 | 毛坯 | 成型加工 | 五金内置 | 常温挤压成型
AT-CX-007 | 冷镦 | cold heading / 冷锻打头 | 成型 | 毛坯 | 成型加工 | 五金外壳、五金内置 | 螺钉、铆钉头部成型
AT-CX-008 | 包胶注塑 | overmolding / 二次注塑 / 包胶成型 / 硅胶包胶 | 成型 | 毛坯 | 成型加工 | 塑胶、硅胶 | 软硬胶/塑胶-五金包胶；硅胶包覆塑胶/五金/玻璃
AT-CX-009 | 卷圆 | curling / 卷边 / 滚圆 | 成型 | 毛坯 | 成型加工 | 五金外壳、五金内置 | 边部卷圆
AT-CX-010 | 压塑成型 | HTV 模压 / compression molding / 模压成型 | 成型 | 毛坯 | 成型加工 | 塑胶、硅胶、包材 | 热固性塑料/BMC；高温硫化硅胶主工艺；纸浆模塑/植物纤维模塑
AT-CX-011 | 压延成型 | calendering / 压延 | 成型 | 毛坯 | 成型加工 | CMF、硅胶、包材 | 薄膜/片材压延；硅胶片材压延
AT-CX-012 | 压铸成型 | die casting / 低压铸造 / 半固态成型 / 压铸 / 压铸费 / 啤工 等 | 成型 | 毛坯 | 成型加工 | 五金外壳、CMF、五金内置 | 金属装饰件；支架、外壳类内置件
AT-CX-013 | 双色注塑 | 2K / 2K molding / two-shot / two-shot molding / 双色成型 | 成型 | 毛坯 | 成型加工 | 塑胶、硅胶 | 双组分/双色注塑；双色/双硬度硅胶成型
AT-CX-014 | 反应注塑 | RIM / reaction injection molding | 成型 | 毛坯 | 成型加工 | 塑胶 | PU 反应注塑
AT-CX-015 | 发泡成型 | EPE / EPP / EPS / foam molding / 硅胶发泡 | 成型 | 毛坯 | 成型加工 | 硅胶、包材 | 发泡硅胶成型；缓冲材料发泡成型
AT-CX-016 | 变薄拉伸 | ironing / 减薄拉伸 | 成型 | 毛坯 | 成型加工 | 五金内置 | 壁厚减薄，精度提升
AT-CX-017 | 吹塑成型 | blow molding | 成型 | 毛坯 | 成型加工 | CMF、包材 | 中空件；瓶类容器吹塑
AT-CX-018 | 层压成型 | laminate molding / 层积成型 | 成型 | 毛坯 | 成型加工 | CMF | 多层复合板材压制
AT-CX-019 | 嵌件注塑 | insert molding / 嵌件成型 | 成型 | 毛坯 | 成型加工 | 塑胶、硅胶 | 金属/塑胶嵌件注塑；金属/塑胶嵌件硅胶成型
AT-CX-020 | 弹簧卷制 | spring coiling / 压簧 / 异形簧 / 扭簧 / 拉簧 | 成型 | 毛坯 | 成型加工 | 五金内置 | 弹簧类型作参数
AT-CX-021 | 微发泡注塑 | MuCell / 物理发泡注塑 | 成型 | 毛坯 | 成型加工 | 塑胶 | 轻量化发泡注塑
AT-CX-022 | 微注塑 | micro molding | 成型 | 毛坯 | 成型加工 | 塑胶 | 微型件精密注塑
AT-CX-023 | 扩口 | expanding / 扩口成型 | 成型 | 毛坯 | 成型加工 | 五金内置 | 管/筒件扩口
AT-CX-024 | 折弯 | bending / 钣金折弯 | 成型 | 毛坯 | 成型加工 | 五金外壳、五金内置 | 角度与刀数作参数
AT-CX-025 | 拉伸吹塑 | stretch blow molding | 成型 | 毛坯 | 成型加工 | 塑胶 | PET 瓶类拉伸吹塑
AT-CX-026 | 挤出吹塑 | extrusion blow molding | 成型 | 毛坯 | 成型加工 | 塑胶 | 中空件挤出吹塑
AT-CX-027 | 挤出成型 | aluminum extrusion / extrusion / 押出 / 挤出 / 铝型材挤压 / 铝挤 | 成型 | 毛坯 | 成型加工 | 五金外壳、CMF、五金内置、塑胶、硅胶、包材 | 型材、片材挤出；散热片、型材；含共挤/发泡挤出；类型作参数
AT-CX-028 | 旋压成型 | rotational molding / spinning / 旋压 / 旋转成型 / 滚塑 | 成型 | 毛坯 | 成型加工 | 五金外壳、五金内置、塑胶 | 回转体薄壁件；大型中空件
AT-CX-029 | 模内注塑IMD | in-mold decoration / 模内注塑 IMD | 成型 | 毛坯 | 成型加工 | 塑胶 | 膜片模内装饰注塑
AT-CX-030 | 模内注塑IML | in-mold labeling / 模内注塑 IML | 成型 | 毛坯 | 成型加工 | 塑胶 | 膜片模内贴标注塑
AT-CX-031 | 气压成型 | 气压定型 / 气辅成型 | 成型 | 毛坯 | 成型加工 | CMF | 气压辅助薄膜成型
AT-CX-032 | 气辅注塑 | GAIM / gas-assisted injection molding | 成型 | 毛坯 | 成型加工 | 塑胶 | 气体辅助中空成型
AT-CX-033 | 水辅注塑 | WAIM / water-assisted injection molding | 成型 | 毛坯 | 成型加工 | 塑胶 | 水辅中空成型
AT-CX-034 | 注塑吹塑 | injection blow molding | 成型 | 毛坯 | 成型加工 | 塑胶 | 精密中空件
AT-CX-035 | 注塑成型 | IML 模内注塑 / injection molding / precision molding / 塑料注塑 / 精密注塑 / 通用注塑 等 | 成型 | 毛坯 | 成型加工 | CMF、塑胶、包材 | IML/IMD 基材常用；模内注塑；塑胶主工艺；机台吨位作参数；高精度/高速注塑
AT-CX-036 | 浇注成型 | RTV 浇注 / casting / 浇铸 | 成型 | 毛坯 | 成型加工 | 塑胶、硅胶 | 亚克力/PU 浇注；室温硫化硅胶浇注
AT-CX-037 | 液压成型 | hydroforming / 内高压成型 | 成型 | 毛坯 | 成型加工 | 五金外壳、CMF | 复杂曲面金属成型
AT-CX-038 | 液态硅胶注塑 | LSR / LSR 注塑 / liquid silicone rubber / liquid silicone rubber injection | 成型 | 毛坯 | 成型加工 | 塑胶、硅胶 | 液态硅胶注塑；液态硅胶注塑成型
AT-CX-039 | 深拉伸 | deep drawing / 多次拉伸 / 拉伸成型 / 深拉 | 成型 | 毛坯 | 成型加工 | 五金外壳、五金内置 | 工位数作参数；屏蔽罩、电池壳常见
AT-CX-040 | 温挤压 | warm extrusion | 成型 | 毛坯 | 成型加工 | 五金内置 | 中温挤压
AT-CX-041 | 烧结成型 | MIM 烧结 / 陶瓷烧结 | 成型 | 毛坯 | 成型加工 | CMF | 陶瓷 CMF、粉末冶金
AT-CX-042 | 热压成型 | thermal forming / 热压 / 热压定型 | 成型 | 毛坯 | 成型加工 | CMF | 薄膜、复合板加热定型
AT-CX-043 | 热成型 | blister / thermoforming / 吸塑成型 / 真空吸塑 | 成型 | 毛坯 | 成型加工 | 塑胶、包材 | 片材热成型；吸塑包装主工艺
AT-CX-044 | 玻璃热弯 | 3D 热弯 / 曲面玻璃成型 | 成型 | 毛坯 | 成型加工 | CMF | 3D 曲面盖板玻璃
AT-CX-045 | 瓦楞成型 | corrugating / 瓦楞纸板成型 | 成型 | 毛坯 | 成型加工 | 包材 | 瓦楞纸板压制
AT-CX-046 | 真空成型 | vacuum forming / 真空吸塑 | 成型 | 毛坯 | 成型加工 | CMF、塑胶、包材 | 薄膜吸塑成型；薄壁吸塑；薄壁吸塑成型
AT-CX-047 | 管材成型 | tube forming | 成型 | 毛坯 | 成型加工 | 五金内置 | 管材折弯/端部成型
AT-CX-048 | 粉末冶金 | PM / powder metallurgy / 压制烧结 | 成型 | 毛坯 | 成型加工 | 五金外壳、五金内置 | 含油轴承、结构件
AT-CX-049 | 精冲 | fineblanking / 精密切边 / 精细冲裁(Fineblanking) | 成型 | 毛坯 | 成型加工 | 五金外壳、五金内置 | 本次查缺新增；高精度冲裁，断面光洁无撕裂
AT-CX-050 | 精密铸造 | 失蜡铸造 / 熔模铸造 / 砂型铸造 / 砂铸 | 成型 | 毛坯 | 成型加工 | 五金外壳、CMF | 复杂金属装饰件
AT-CX-051 | 纸浆模塑 | pulp molding / 纸托 | 成型 | 毛坯 | 成型加工 | 包材 | 环保缓冲包装
AT-CX-052 | 线材成型 | wire forming | 成型 | 毛坯 | 成型加工 | 五金内置 | 线材折弯成型
AT-CX-053 | 缩口 | necking | 成型 | 毛坯 | 成型加工 | 五金内置 | 管/筒件缩口
AT-CX-054 | 翻边 | flanging | 成型 | 毛坯 | 成型加工 | 五金内置 | 孔口翻边 / 边部翻边
AT-CX-055 | 膜片嵌件注塑INS | insert molding film / 膜片嵌件注塑 INS | 成型 | 毛坯 | 成型加工 | 塑胶 | 预成型膜片嵌件注塑
AT-CX-056 | 转移模塑 | transfer molding / 传递模塑 | 成型 | 毛坯 | 成型加工 | 塑胶、硅胶 | 封装/热固性塑料；转移模塑成型
AT-CX-057 | 辗压成型 | roll forming / 辊压 / 辊压成型 | 成型 | 毛坯 | 成型加工 | CMF、五金内置 | 连续型材辊压；连续型材
AT-CX-058 | 锻打 | forging / precision forging / 冷锻 / 模锻 / 热锻 / 精密锻造 等 | 成型 | 毛坯 | 成型加工 | 五金外壳、CMF、五金内置 | 高强度金属装饰件；简单锻件；高精度锻件
AT-CX-059 | 长纤注塑 | LFT / 长玻纤注塑 | 成型 | 毛坯 | 成型加工 | 塑胶 | 长纤维增强注塑
AT-CX-060 | 高压成型 | HPF / film 高压成型 / 高压冲压成型 | 成型 | 毛坯 | 成型加工 | CMF | PC/PET 薄膜 3D 立体成型
AT-RC-001 | 去应力退火 | stress relief annealing | 热处理 | 毛坯 | 后工序 | 五金内置 | 冲压/焊接后消应力
AT-RC-002 | 回火 | tempering / 弹簧回火 | 热处理 | 毛坯 | 后工序 | 五金外壳、CMF、五金内置 | 淬火后消除应力；含弹簧回火；温度作参数
AT-RC-003 | 固溶处理 | 固溶 | 热处理 | 毛坯 | 后工序 | 五金外壳
AT-RC-004 | 时效处理 | T4 / T5 / T6 / aging / 时效 / 时效强化 | 热处理 | 毛坯 | 后工序 | 五金外壳、CMF、五金内置 | 铝合金时效强化；铝合金时效
AT-RC-005 | 正火 | normalizing | 热处理 | 毛坯 | 后工序 | CMF、五金内置 | 细化晶粒
AT-RC-006 | 淬火 | quenching | 热处理 | 毛坯 | 后工序 | 五金外壳、CMF、五金内置 | 金属强化；常规淬火
AT-RC-007 | 渗氮 | nitriding | 热处理 | 毛坯 | 后工序 | CMF、五金内置 | 表面硬化耐磨
AT-RC-008 | 渗碳 | carburizing | 热处理 | 毛坯 | 后工序 | CMF、五金内置 | 表面硬化；低碳钢表面硬化
AT-RC-009 | 渗碳/渗氮 | 碳氮共渗 | 热处理 | 机加 | 后工序 | 五金外壳
AT-RC-010 | 热定型 | heat setting / 定型 | 热处理 | 毛坯 | 后工序 | 塑胶 | 尺寸稳定化热处理
AT-RC-011 | 玻璃化学钢化 | chemical tempering / 离子交换 | 热处理 | 毛坯 | 后工序 | CMF | KNO3 熔盐离子交换强化
AT-RC-012 | 玻璃物理钢化 | thermal tempering / 钢化玻璃 | 热处理 | 毛坯 | 后工序 | CMF | 盖板玻璃物理强化
AT-RC-013 | 真空热处理 | vacuum heat treatment | 热处理 | 毛坯 | 后工序 | 五金内置 | 无氧化热处理
AT-RC-014 | 碳氮共渗 | carbonitriding | 热处理 | 毛坯 | 后工序 | 五金内置 | 渗碳渗氮复合
AT-RC-015 | 调湿处理 | moisture conditioning | 热处理 | 毛坯 | 后工序 | 塑胶 | PA/尼龙类专用调湿
AT-RC-016 | 调质 | quench + temper / 淬火+高温回火 | 热处理 | 毛坯 | 后工序 | 五金外壳、五金内置 | 淬火 + 高温回火
AT-RC-017 | 退火 | annealing / 去应力退火 / 完全退火 / 消应力退火 | 热处理 | 毛坯 | 后工序 | 五金外壳、CMF、五金内置、塑胶 | 软化、消除内应力；软化退火；塑胶件消内应力
AT-RC-018 | 高频淬火 | induction hardening / 激光淬火 / 表面淬火 | 热处理 | 机加 | 后工序 | 五金外壳、五金内置 | 局部表面淬火
AT-LH-001 | 一次硫化 | primary cure / 模内硫化 | 硫化 | 毛坯 | 后工序 | 硅胶 | 硫化体系作参数（铂金/过氧化物/缩合）
AT-LH-002 | 二次硫化 | post-cure / 后硫化 | 硫化 | 毛坯 | 后工序 | 硅胶 | 烘箱后硫化，去除挥发物
AT-LH-003 | 热空气硫化 | HAV / hot air vulcanization | 硫化 | 毛坯 | 后工序 | 硅胶 | 连续热空气硫化（挤出件）
AT-LH-004 | 蒸汽硫化 | CV / steam vulcanization | 硫化 | 毛坯 | 后工序 | 硅胶 | 连续蒸汽硫化（挤出件）
AT-QL-001 | 修边 | trimming / 切边 | 去料 | 机加 | 后工序 | 五金外壳、CMF、五金内置、塑胶、硅胶、包材 | 成型后修边；成型后切边；边部修整
AT-QL-002 | 冲切 | blanking / die cutting / punching / 冲孔 / 冲孔落料 / 冲裁 | 去料 | 机加 | 后工序 | CMF、五金内置、塑胶、硅胶、包材 | 板材冲切下料；冲压下料；塑胶件冲切
AT-QL-003 | 冲孔 | piercing / punching / 冲切 / 打孔(冲压设备) | 去料 | 机加 | 后工序 | 五金外壳、五金内置 | 孔加工
AT-FQ-001 | 分切 | slitting / 分条 | 分切 | 机加 | 后工序 | CMF、包材 | 卷材分条
AT-QL-004 | 切断 | cut-off / parting / 截断 | 去料 | 机加 | 后工序 | 五金内置、包材 | 型材/棒料切断；管材/棒材切断
AT-QL-005 | 切片 | sheeting / 卷转片 | 去料 | 机加 | 后工序 | CMF、包材 | 卷材切片
AT-QL-006 | 剪切下料 | shearing | 去料 | 机加 | 后工序 | 塑胶 | 板材/棒材剪切
AT-QL-007 | 去披锋 | deflashing / 除飞边 | 去料 | 机加 | 后工序 | 塑胶、硅胶 | 分型面飞边去除；硅胶件特有；分型面飞边去除
AT-QL-008 | 去水口 | gate trimming / 剪水口 / 去浇口 | 去料 | 机加 | 后工序 | 五金外壳、塑胶 | 塑胶件特有；水口料切除
AT-MQ-001 | 圆刀模切 | rotary die cutting / 圆刀 | 模切 | 机加 | 后工序 | CMF | 卷材连续模切
AT-QL-009 | 撕裂去边 | tear trimming / 手撕去边 | 去料 | 机加 | 后工序 | 硅胶 | 手工撕裂去边（软质硅胶）
AT-QL-010 | 整形 | 尺寸修正 | 去料 | 机加 | 后工序 | 五金外壳
AT-QL-011 | 校平 | 平整 | 去料 | 机加 | 后工序 | 五金外壳
AT-MQ-002 | 模切 | die cutting | 模切 | 机加 | 后工序 | CMF、塑胶、硅胶 | 薄膜/泡棉/胶类平压模切；薄片/膜类模切
AT-QL-012 | 清披锋 | 去毛刺 / 手工去批锋 / 披锋费 / 毛边批锋 | 去料 | 机加 | 后工序 | 五金外壳
AT-QL-013 | 落料 | blanking / 冲压下料 | 去料 | 机加 | 后工序 | 五金外壳、CMF、五金内置 | 冲压落料；平板件落料
AT-QL-014 | 裁切 | cutting / shearing / 切纸 / 剪切 | 去料 | 机加 | 后工序 | CMF、硅胶、包材 | 片材裁切；管材/棒材剪切
AT-QL-015 | 锯切 | sawing / 切料 / 锯切下料 | 去料 | 机加 | 后工序 | 五金外壳、CMF、五金内置、塑胶 | 锯切开料；锯床下料
AT-QX-001 | CNC加工 | CNC cutting / CNC machining / CNC 切割 / CNC 加工 / CNC1 / CNC2 等 | 切削 | 机加 | 后工序 | 五金外壳、CMF、塑胶、硅胶 | 数控精密切割；塑胶件精密机加；硅胶件精密切割
AT-QX-002 | 倒角 | chamfering | 切削 | 机加 | 后工序 | CMF | 金属/塑料倒角
AT-QX-003 | 刨削 | planing | 切削 | 机加 | 后工序 | 五金内置 | 平面刨削
AT-QX-004 | 微孔 | 微钻孔 / 激光打孔 / 精密孔 | 切削 | 机加 | 后工序 | 五金外壳
AT-QX-005 | 批花 | 拉花 / 防滑纹切削 | 切削 | 机加 | 后工序 | 五金外壳
AT-QX-006 | 拉削 | broaching / 拉花键 / 拉键槽 | 切削 | 机加 | 后工序 | 五金外壳、五金内置 | 花键/键槽拉削
AT-QX-007 | 攻牙 | tapping / 攻丝 | 切削 | 机加 | 后工序 | 五金外壳、CMF、五金内置、塑胶 | 螺纹加工；内螺纹切削；内螺纹
AT-QX-008 | 滚丝 | 外螺纹滚压 / 搓丝 | 切削 | 机加 | 后工序 | 五金外壳
AT-QX-009 | 滚牙 | thread rolling / 搓牙 | 切削 | 机加 | 后工序 | 五金内置 | 外螺纹滚压成型
AT-QX-010 | 玻璃CNC | glass CNC / 玻璃 CNC / 玻璃精雕 | 切削 | 机加 | 后工序 | CMF | 异形玻璃精加工
AT-QX-011 | 玻璃倒角 | chamfering | 切削 | 机加 | 后工序 | CMF | 玻璃边部倒角
AT-QX-012 | 玻璃切割 | glass cutting | 切削 | 机加 | 后工序 | CMF | 直线/曲线切割
AT-QX-013 | 玻璃磨边 | edge grinding | 切削 | 机加 | 后工序 | CMF | 玻璃边部处理
AT-QX-014 | 玻璃钻孔 | glass drilling | 切削 | 机加 | 后工序 | CMF | 玻璃开孔
AT-QX-015 | 磨削 | grinding / 外圆磨 / 平面磨 / 无心磨 | 切削 | 机加 | 后工序 | 五金外壳、CMF、五金内置、塑胶 | 精密磨削
AT-QX-016 | 精密磨 | precision grinding | 切削 | 机加 | 后工序 | 五金内置 | 高精度磨削
AT-QX-017 | 精雕 | high-speed engraving / 高速雕铣 | 切削 | 机加 | 后工序 | CMF、五金内置、塑胶 | 小型精密雕铣
AT-QX-018 | 车削 | turning / 数控车床 / 车削成型 | 切削 | 机加 | 后工序 | 五金外壳、CMF、五金内置、塑胶 | 回转体加工
AT-QX-019 | 车铣复合 | 一次装夹复合加工 | 切削 | 机加 | 后工序 | 五金外壳
AT-QX-020 | 钻削 | drilling | 切削 | 机加 | 后工序 | CMF、五金内置、塑胶、硅胶 | 钻孔；硅胶件钻孔
AT-QX-021 | 钻孔 | 独立钻孔 | 切削 | 机加 | 后工序 | 五金外壳
AT-QX-022 | 铣削 | milling / 独立铣床 / 铣面 | 切削 | 机加 | 后工序 | 五金外壳、CMF、五金内置、塑胶、硅胶 | 平面/曲面加工；硅胶件铣削（罕见）
AT-QX-023 | 铰削 | 铰孔 | 切削 | 机加 | 后工序 | 五金外壳
AT-QX-024 | 铰孔 | reaming | 切削 | 机加 | 后工序 | 五金内置、塑胶 | 孔精修
AT-QX-025 | 镗削 | boring / 镗孔 | 切削 | 机加 | 后工序 | 五金外壳、五金内置 | 孔系精加工
AT-QX-026 | 高光 | 亮边 / 钻石刀切削 / 高光C角 / 高光边 | 切削 | 机加 | 后工序 | 五金外壳 | 膜后切亮边为合法例外(规则4)
AT-TJ-001 | 水刀切割 | water jet cutting | 特种加工 | 机加 | 后工序 | CMF、塑胶 | 冷切割
AT-TJ-002 | 水切割 | 冷切割 | 特种加工 | 机加 | 后工序 | 五金外壳
AT-TJ-003 | 激光切割 | laser cutting / 激光切板 | 特种加工 | 机加 | 后工序 | 五金外壳、CMF、五金内置、塑胶 | 精密切割，薄膜/金属/玻璃；薄板精密切割；亚克力/PC 精密切割
AT-TJ-004 | 激光打孔 | laser drilling | 特种加工 | 机加 | 后工序 | CMF、五金内置、塑胶 | 微孔加工
AT-TJ-005 | 电子束加工 | EBM / electron beam | 特种加工 | 机加 | 后工序 | CMF、五金内置 | 微细加工
AT-TJ-006 | 电火花加工 | EDM | 特种加工 | 机加 | 后工序 | CMF、五金内置 | 硬质材料加工；硬质材料成型加工
AT-TJ-007 | 电火花成型 | EDM / 放电加工 | 特种加工 | 机加 | 后工序 | 五金外壳
AT-TJ-008 | 等离子切割 | 厚板切割 | 特种加工 | 机加 | 后工序 | 五金外壳
AT-TJ-009 | 线切割 | wire EDM / 快走丝 / 慢走丝 / 电火花线切割 | 特种加工 | 机加 | 后工序 | 五金外壳、CMF、五金内置 | 精密轮廓切割；精密轮廓；类型作参数
AT-TJ-010 | 超声波切割 | ultrasonic cutting | 特种加工 | 机加 | 后工序 | CMF、塑胶 | 薄膜/柔性材料切割；软质塑胶切割
AT-TJ-011 | 超声波加工 | ultrasonic machining / 硬脆材料加工 | 特种加工 | 机加 | 后工序 | 五金外壳、五金内置 | 硬脆材料加工
AT-ZP-001 | 化学抛光 | chemical polishing | 表面整平 | 表面前处理 | 后工序 | CMF、五金内置、塑胶 | 无电解化学抛光；溶剂化学抛光
AT-ZP-002 | 化抛 | 化学抛光 | 表面整平 | 表面前处理 | 后工序 | 五金外壳
AT-ZP-003 | 去毛刺 | deburring / 除披锋 | 表面整平 | 表面前处理 | 后工序 | 五金内置 | 五金内置关键工序；方式作参数（手工/机械/化学/电解）
AT-ZP-004 | 喷丸 | shot peening / 弹丸强化 | 表面整平 | 表面前处理 | 后工序 | 五金外壳、CMF、五金内置 | 强化 + 清洁；弹簧/齿轮表面强化
AT-ZP-005 | 喷砂 | sandblasting / 哑光喷砂 / 干喷砂 / 湿喷砂 / 装饰喷砂 | 表面整平 | 表面前处理 | 后工序 | 五金外壳、CMF、五金内置、塑胶、硅胶 | 原补漏项,已归位本组；砂材/目数作参数；硅胶件喷砂（表面哑光化）
AT-ZP-006 | 打磨 | grinding / sanding / 打磨溜光 / 机械打磨 / 砂带打磨 | 表面整平 | 表面前处理 | 后工序 | 五金外壳、CMF、五金内置、塑胶、硅胶 | 砂纸/砂带打磨，阶段作参数；砂带/砂轮打磨；砂纸/砂带打磨
AT-ZP-007 | 抛光 | logo亮面抛光 / polishing / 布轮抛光 / 机械抛光 / 粗抛 / 精抛 等 | 表面整平 | 表面前处理 | 后工序 | 五金外壳、CMF、五金内置、塑胶、硅胶 | 粗抛/精抛/收光；阶段作参数；粗抛/精抛；阶段作参数；硅胶件抛光
AT-ZP-008 | 拉丝 | brushing / hairline / 乱纹拉丝 / 尼龙轮拉丝 / 直纹拉丝 | 表面整平 | 表面前处理 | 后工序 | 五金外壳、CMF、五金内置、塑胶 | 直纹/雪花纹/波纹；方向作参数；直纹/雪花纹；外观件拉丝
AT-ZP-009 | 振动光饰 | 振动研磨 | 表面整平 | 表面前处理 | 后工序 | 五金外壳
AT-ZP-010 | 振动研磨 | vibratory finishing | 表面整平 | 表面前处理 | 后工序 | 五金内置 | 批量去毛刺 + 光整
AT-ZP-011 | 收光 | 光整处理 | 表面整平 | 表面前处理 | 后工序 | 五金外壳
AT-ZP-012 | 溜光 | 滚筒溜光 | 表面整平 | 表面前处理 | 后工序 | 五金外壳
AT-ZP-013 | 滚光 | barrel finishing / 滚筒抛光 | 表面整平 | 表面前处理 | 后工序 | CMF、五金内置、塑胶 | 批量小件滚光
AT-ZP-014 | 火焰抛光 | flame polishing | 表面整平 | 表面前处理 | 后工序 | 塑胶 | 亚克力/PC 火焰抛光（区别于火焰处理）
AT-ZP-015 | 玻璃AG蚀刻 | anti-glare etching / 化学蚀刻防眩 / 玻璃 AG 蚀刻 | 表面整平 | 表面前处理 | 后工序 | CMF | 玻璃化学蚀刻防眩光（区别于 AG 涂层）
AT-ZP-016 | 珩磨 | 内孔精整 | 表面整平 | 机加 | 后工序 | 五金外壳
AT-ZP-017 | 电解抛光 | electropolishing / 电化学抛光 | 表面整平 | 表面前处理 | 后工序 | 五金外壳、CMF、五金内置 | 电化学抛光；不锈钢件电解光
AT-ZP-018 | 研磨 | lapping / 精密研磨 | 表面整平 | 表面前处理 | 后工序 | 五金外壳、CMF、五金内置、塑胶 | 研磨膏精研
AT-ZP-019 | 磁力抛光 | magnetic polishing / 磁力研磨 / 磁性抛光 | 表面整平 | 表面前处理 | 后工序 | 五金外壳、CMF、五金内置 | 本次查缺新增；复杂内腔抛光
AT-ZP-020 | 镜面处理 | mirror finishing | 表面整平 | 表面前处理 | 后工序 | CMF、塑胶 | Ra<0.1 镜面级；镜面级光整
AT-QJ-001 | UV臭氧清洗 | UV 臭氧清洗 / UV-O3 cleaning | 清洁 | 表面前处理 | 后工序 | CMF | 有机污染物去除
AT-QJ-002 | 化学清洗 | chemical cleaning | 清洁 | 表面前处理 | 后工序 | CMF、五金内置、塑胶、硅胶 | 酸碱洗；溶剂清洗
AT-QJ-003 | 喷淋清洗 | spray cleaning | 清洁 | 表面前处理 | 后工序 | CMF、五金内置、塑胶 | 高压喷淋清洗；高压喷淋
AT-QJ-004 | 无尘擦拭 | cleanroom wiping | 清洁 | 表面前处理 | 后工序 | CMF、塑胶、硅胶 | IPA + 无尘布
AT-QJ-005 | 清洗 | 碳氢清洗 / 纯水清洗 / 超声波清洗 | 清洁 | 表面前处理 | 后工序 | 五金外壳 | 工序间复现合法(规则3)
AT-QJ-006 | 火焰处理 | flame treatment | 清洁 | 表面前处理 | 后工序 | 塑胶、硅胶 | PP/PE 表面活化（区别于火焰抛光）；硅胶表面活化
AT-QJ-007 | 电晕处理 | corona treatment | 清洁 | 表面前处理 | 后工序 | CMF、塑胶、包材 | 薄膜表面活化；聚烯烃表面活化；薄膜表面活化，提升印刷附着力
AT-QJ-008 | 碱洗 | alkaline cleaning / 碱性清洗 | 清洁 | 表面前处理 | 后工序 | 五金外壳、五金内置 | 碱性脱脂
AT-QJ-009 | 等离子清洗 | plasma cleaning / 表面活化 | 清洁 | 表面前处理 | 后工序 | 五金外壳、CMF、塑胶、PCBA、硅胶 | 表面活化，提升附着；表面活化提升附着；基板表面活化，提升焊接润湿性
AT-QJ-010 | 脱油墨 | 退墨 / 除油墨 | 清洁 | 表面前处理 | 后工序 | 五金外壳 | 工序间复现合法(规则3)
AT-QJ-011 | 脱脂 | degreasing | 清洁 | 表面前处理 | 后工序 | CMF、五金内置 | 油污去除；冲压油去除
AT-QJ-012 | 超声波清洗 | ultrasonic cleaning | 清洁 | 表面前处理 | 后工序 | CMF、五金内置、塑胶、PCBA、硅胶 | 溶剂/水基超声清洗；溶剂/水基超声；超声波辅助清洗
AT-QJ-013 | 酸洗 | pickling / 酸性清洗 | 清洁 | 表面前处理 | 后工序 | 五金外壳、五金内置 | 氧化皮去除
AT-QJ-014 | 除尘除静电 | dust removal / ionizer | 清洁 | 表面前处理 | 后工序 | CMF、塑胶 | 静电消除 + 离子风吹尘
AT-QJ-015 | 除油 | oil removal / 脱脂 | 清洁 | 表面前处理 | 后工序 | 五金外壳、五金内置 | 有机溶剂除油
AT-QJ-016 | 除胶 | adhesive removal | 清洁 | 表面前处理 | 后工序 | CMF | 残胶清除
AT-QJ-017 | 除锈 | rust removal / 化学除锈 / 机械除锈 | 清洁 | 表面前处理 | 后工序 | 五金外壳、五金内置 | 机械/化学除锈
AT-ZH-001 | 化学氧化 | chemical oxidation / 铝化学氧化 | 转化膜 | 成膜 | 后工序 | 五金外壳、CMF、五金内置 | 铝化学氧化
AT-ZH-002 | 发黑 | blackening / 发蓝 / 黑氧化(钢铁件) | 转化膜 | 成膜 | 后工序 | 五金外壳、CMF、五金内置 | 本次查缺新增；钢铁发黑；弹簧、工具类常用
AT-ZH-003 | 塑料表面粗化 | plastic etching / 化学粗化 | 转化膜 | 成膜 | 后工序 | 塑胶 | ABS 电镀前粗化处理
AT-ZH-004 | 封闭 | sealing / 封孔 / 阳极氧化封闭 | 转化膜 | 成膜 | 后工序 | 五金外壳、CMF、五金内置 | 本次查缺新增；阳极氧化后封孔；氧化后封孔
AT-ZH-005 | 微弧氧化 | MAO / PEO / 等离子氧化 | 转化膜 | 成膜 | 后工序 | 五金外壳、CMF、五金内置 | 镁铝合金陶瓷化
AT-ZH-006 | 无铬钝化 | chrome-free passivation | 转化膜 | 成膜 | 后工序 | CMF、五金内置 | 环保钝化
AT-ZH-007 | 硅烷处理 | silane treatment / 环保前处理 | 转化膜 | 成膜 | 后工序 | 五金外壳、CMF、五金内置 | 环保底处理
AT-ZH-008 | 磷化 | phosphating / 铁系 / 铁系磷化 / 锌系 / 锰系 | 转化膜 | 成膜 | 后工序 | 五金外壳、CMF、五金内置 | 钢铁磷化；五金内置主用防锈 + 涂层底
AT-ZH-009 | 表面活化处理 | surface activation | 转化膜 | 成膜 | 后工序 | 塑胶 | 电镀前敏化/活化
AT-ZH-010 | 达克罗 | dacromet / 锌铝涂层 / 锌铬涂层 | 转化膜 | 成膜 | 后工序 | 五金外壳、五金内置 | 高强件防腐，无氢脆
AT-ZH-011 | 钝化 | passivation / 不锈钢钝化 / 铝钝化 | 转化膜 | 成膜 | 后工序 | 五金外壳、CMF、五金内置 | 不锈钢钝化；不锈钢/镀锌后钝化
AT-ZH-012 | 铬化 | chromating / 三价铬 / 六价铬铬化 | 转化膜 | 成膜 | 后工序 | 五金外壳、CMF、五金内置 | 传统铬化
AT-ZH-013 | 阳极氧化 | anodizing / 普通氧化 / 氧化 / 着色氧化 / 硬质氧化 / 阳极处理 | 转化膜 | 成膜 | 后工序 | 五金外壳、CMF、五金内置 | 普通/硬质/彩色；类型作参数
AT-DD-001 | 化学镀铜 | 塑料金属化底镀 | 电镀 | 成膜 | 后工序 | 五金外壳
AT-DD-002 | 化学镀镍 | electroless nickel / 无电解镀镍 / 无电解镍 | 电镀 | 成膜 | 后工序 | 五金外壳、五金内置、塑胶 | 均镀能力好；塑料金属化打底
AT-DD-003 | 合金电镀 | alloy plating / 铜锡 / 锌镍 / 锡铋 | 电镀 | 成膜 | 后工序 | 五金内置 | 合金镀层；组合作参数
AT-DD-004 | 塑料电镀 | ABS plating / ABS 电镀 / plastic plating / 塑胶电镀 | 电镀 | 成膜 | 后工序 | CMF、塑胶 | 塑料件金属化；镀种作参数（铜/镍/铬）
AT-DD-005 | 复合电镀 | 嵌颗粒电镀 | 电镀 | 成膜 | 后工序 | 五金外壳
AT-DD-006 | 局部电镀 | selective plating | 电镀 | 成膜 | 后工序 | CMF、五金内置、塑胶 | 遮蔽局部电镀
AT-DD-007 | 屏蔽电镀 | shielded plating | 电镀 | 成膜 | 后工序 | CMF、五金内置、塑胶 | 非镀区屏蔽
AT-DD-008 | 珍珠铬电镀 | 哑光铬 / 珍珠白铬 | 电镀 | 成膜 | 后工序 | 五金外壳
AT-DD-009 | 珍珠镍电镀 | 哑光镍 | 电镀 | 成膜 | 后工序 | 五金外壳
AT-DD-010 | 电铸 | electroforming / 精密电铸 | 电镀 | 成膜 | 后工序 | 五金外壳、CMF、五金内置 | 金属铭牌 / 微结构电铸；微结构/精密件电铸
AT-DD-011 | 电镀 | 古铜(镀种为参数) / 叻架 / 枪色 / 珍珠铬 / 珍珠镍 / 金 等 | 电镀 | 成膜 | 后工序 | 五金外壳
AT-DD-012 | 电镀仿古 | 古铜 / 古银 | 电镀 | 成膜 | 后工序 | 五金外壳
AT-DD-013 | 装饰电镀 | decorative plating | 电镀 | 成膜 | 后工序 | CMF | 珍珠镍/珍珠铬/光亮铬/哑光铬；镀种作参数
AT-DD-014 | 镀金 | gold plating | 电镀 | 成膜 | 后工序 | CMF、五金内置 | 贵金属装饰；端子/弹片接触导电；连续镀为主
AT-DD-015 | 镀铜 | copper plating | 电镀 | 成膜 | 后工序 | 五金内置 | 打底镀层
AT-DD-016 | 镀铬 | chrome plating / 硬铬 / 装饰铬 | 电镀 | 成膜 | 后工序 | 五金内置 | 耐磨硬铬 / 装饰铬
AT-DD-017 | 镀银 | silver plating | 电镀 | 成膜 | 后工序 | CMF、五金内置 | 贵金属装饰 / 导电；导电/反光
AT-DD-018 | 镀锌 | zinc plating | 电镀 | 成膜 | 后工序 | 五金内置 | 防锈主用；挂镀/滚镀/连续镀作参数
AT-DD-019 | 镀锡 | tin plating | 电镀 | 成膜 | 后工序 | 五金内置 | 可焊性镀层
AT-DD-020 | 镀镍 | nickel plating | 电镀 | 成膜 | 后工序 | 五金内置 | 防锈 + 装饰；挂镀/滚镀/连续镀作参数
AT-ZK-001 | CVD | 化学气相沉积 | 真空镀膜 | 成膜 | 后工序 | 五金外壳
AT-ZK-002 | DLC涂层 | 类金刚石涂层 | 真空镀膜 | 成膜 | 后工序 | 五金外壳
AT-ZK-003 | ITO镀膜 | ITO coating / ITO 镀膜 / 氧化铟锡 | 真空镀膜 | 成膜 | 后工序 | CMF、塑胶 | 透明导电膜
AT-ZK-004 | NCVM | 不导电真空电镀 / 不导电真空镀 / 半透真空镀 | 真空镀膜 | 成膜 | 后工序 | 五金外壳、CMF、塑胶 | 本次查缺新增；5G / 无线信号友好镀膜；5G/无线信号友好；塑胶件主用
AT-ZK-005 | PVD装饰镀 | PVD / PVD 装饰镀 / 溅射镀 / 物理气相沉积 / 真空镀 | 真空镀膜 | 成膜 | 后工序 | 五金外壳、CMF、五金内置、塑胶 | 多色系装饰镀；五金内置较少用；装饰件例外
AT-ZK-006 | TiN涂层 | 氮化钛(金色) | 真空镀膜 | 成膜 | 后工序 | 五金外壳
AT-ZK-007 | 光学镀膜 | optical coating | 真空镀膜 | 成膜 | 后工序 | CMF | 多层介质膜（含 AR/AG 光学级）
AT-ZK-008 | 半透半反镀 | half-mirror coating / 半透镀 | 真空镀膜 | 成膜 | 后工序 | CMF | 镜面 + 透光
AT-ZK-009 | 真空蒸镀 | plastic vacuum metallization / vacuum evaporation / 塑料真空蒸镀 / 蒸镀 | 真空镀膜 | 成膜 | 后工序 | CMF、五金内置、塑胶 | 铝/银/铬；镀材作参数；铝/银；镀材作参数；塑胶件真空镀铝/银
AT-ZK-010 | 磁控溅射 | magnetron sputtering / 溅射镀膜 / 溅镀 | 真空镀膜 | 成膜 | 后工序 | 五金外壳、CMF、五金内置、塑胶 | 金属/化合物膜层；功能性膜层
AT-ZK-011 | 离子注入 | 表面改性注入 | 真空镀膜 | 成膜 | 后工序 | 五金外壳
AT-ZK-012 | 离子镀 | 离子辅助沉积 | 真空镀膜 | 成膜 | 后工序 | 五金外壳
AT-ZK-013 | 蒸发镀 | 真空蒸发镀 | 真空镀膜 | 成膜 | 后工序 | 五金外壳
AT-TZ-001 | 中漆 | mid coat | 涂装 | 成膜 | 后工序 | CMF | 找平/遮盖层
AT-TZ-002 | 交美特 | geomet / 无铬锌铝涂层 | 涂装 | 成膜 | 后工序 | 五金内置 | 达克罗环保替代
AT-TZ-003 | 变色龙漆 | 幻彩漆 / 珠光变色龙 | 涂装 | 成膜 | 后工序 | 五金外壳
AT-TZ-004 | 喷涂 | spray painting / 哑光油(漆种为参数) / 底漆 / 水性漆 / 油性漆 / 清漆 等 | 涂装 | 成膜 | 后工序 | 五金外壳、五金内置 | 漆种作参数
AT-TZ-005 | 导电涂层 | conductive coating / 碳浆 / 银浆 | 涂装 | 成膜 | 后工序 | CMF、五金内置、塑胶 | 银浆 / 碳浆导电；屏蔽/接地；银浆/碳浆导电
AT-TZ-006 | 导电漆 | EMI屏蔽漆 / 屏蔽涂层 | 涂装 | 成膜 | 后工序 | 五金外壳 | 本次查缺新增
AT-TZ-007 | 底涂 | primer / 底涂剂 | 涂装 | 成膜 | 后工序 | 硅胶 | 硅胶专用底涂，提升附着力
AT-TZ-008 | 底漆 | primer | 涂装 | 成膜 | 后工序 | CMF、塑胶 | 附着力基础层
AT-TZ-009 | 手感油 | hand-feel oil / 弹性漆 / 手感漆 | 涂装 | 成膜 | 后工序 | 硅胶 | 硅胶特色涂层，改善触感
AT-TZ-010 | 手感漆 | rubber oil / rubber paint / soft-touch paint / 弹性漆 / 手感油 / 橡胶漆 | 涂装 | 成膜 | 后工序 | 五金外壳、塑胶 | 塑胶特色涂层，独立计价
AT-TZ-011 | 抗刮涂层 | scratch-resistant coating | 涂装 | 成膜 | 后工序 | CMF、塑胶 | 强化抗刮
AT-TZ-012 | 抗反射AR涂层 | AR coating / anti-reflection / 抗反射 AR 涂层 | 涂装 | 成膜 | 后工序 | CMF | 减反膜
AT-TZ-013 | 抗眩光AG涂层 | AG coating / anti-glare / 抗眩光 AG 涂层 | 涂装 | 成膜 | 后工序 | CMF | 涂层式防眩光（区别于蚀刻 AG）
AT-TZ-014 | 抗紫外涂层 | UV-resistant coating | 涂装 | 成膜 | 后工序 | CMF、塑胶 | 户外耐候
AT-TZ-015 | 抗静电涂层 | antistatic coating | 涂装 | 成膜 | 后工序 | 塑胶 | 塑胶件防静电
AT-TZ-016 | 浸涂 | 浸漆 | 涂装 | 成膜 | 后工序 | 五金外壳
AT-TZ-017 | 涂油 | oiling / 防锈油 | 涂装 | 成膜 | 后工序 | 五金内置 | 工序间/出货防锈
AT-TZ-018 | 涂蜡 | waxing / 防锈蜡 | 涂装 | 成膜 | 后工序 | 五金内置 | 长期防锈
AT-TZ-019 | 烤漆 | 高温固化漆 | 涂装 | 成膜 | 后工序 | 五金外壳
AT-TZ-020 | 电泳 | 阳极电泳 / 阴极电泳 | 涂装 | 成膜 | 后工序 | 五金外壳
AT-TZ-021 | 电泳涂装 | e-coat / electrophoretic coating | 涂装 | 成膜 | 后工序 | CMF、五金内置 | 均匀电泳涂层；五金内置防锈主用，均匀涂层
AT-TZ-022 | 疏油疏水涂层 | hydrophobic / oleophobic | 涂装 | 成膜 | 后工序 | CMF | 易清洁涂层
AT-TZ-023 | 硬化涂层 | Hard Coating / 耐磨涂层 | 涂装 | 成膜 | 后工序 | 五金外壳 | 常为全路线末道(规则2)
AT-TZ-024 | 硬化涂层HC | hard coat / 硬化涂层 HC / 硬化漆 | 涂装 | 成膜 | 后工序 | CMF、塑胶 | 抗刮硬化层
AT-TZ-025 | 粉末喷涂 | 喷塑 / 塑粉 | 涂装 | 成膜 | 后工序 | 五金外壳
AT-TZ-026 | 粉末涂装 | powder coating / 喷粉 | 涂装 | 成膜 | 后工序 | CMF、五金内置 | 粉末静电喷涂；厚膜防锈
AT-TZ-027 | 绝缘涂层 | insulating coating | 涂装 | 成膜 | 后工序 | CMF、五金内置、塑胶 | 绝缘漆；母排/导电件绝缘
AT-TZ-028 | 荧光/夜光漆 | 发光涂层 | 涂装 | 成膜 | 后工序 | 五金外壳
AT-TZ-029 | 辊涂 | 辊轮涂布 | 涂装 | 成膜 | 后工序 | 五金外壳
AT-TZ-030 | 遮光涂层 | light-blocking coating | 涂装 | 成膜 | 后工序 | CMF、塑胶 | 遮光黑漆/白漆
AT-TZ-031 | 金属漆 | 亮银漆 / 金属闪光漆 | 涂装 | 成膜 | 后工序 | 五金外壳
AT-TZ-032 | 防指纹AF涂层 | AF coating / anti-fingerprint / 防指纹 AF 涂层 | 涂装 | 成膜 | 后工序 | CMF、塑胶 | 疏油疏水抗指纹
AT-TZ-033 | 防指纹油 | AF涂层 / 疏油层 / 防指纹涂层 | 涂装 | 成膜 | 后工序 | 五金外壳 | 常为全路线末道(规则2)
AT-TZ-034 | 防指纹涂层 | AF coating / anti-fingerprint | 涂装 | 成膜 | 后工序 | 硅胶 | 疏油疏水抗指纹
AT-TZ-035 | 防锈涂层 | rust preventive coating | 涂装 | 成膜 | 后工序 | 五金内置 | 通用防锈涂层
AT-TZ-036 | 静电喷涂 | 静电吸附喷涂 | 涂装 | 成膜 | 后工序 | 五金外壳
AT-TZ-037 | 面漆 | UV coating / UV 漆 / top coat | 涂装 | 成膜 | 后工序 | CMF、塑胶、硅胶 | UV/PU/水性/油性；漆种作参数；UV/PU/水性/油性/珠光/金属；漆种与效果作参数；漆种作参数
AT-GH-001 | IR烘干 | IR 烘干 / infrared drying | 固化 | 成膜 | 后工序 | CMF、塑胶 | 红外烘干
AT-GH-002 | UV固化 | UV curing / UV 固化 / UV漆 / 紫外光固化 | 固化 | 成膜 | 后工序 | 五金外壳、CMF、塑胶、PCBA、硅胶、包材 | 紫外光固化；UV 漆/UV 印刷/UV 胶固化；UV 胶/UV 漆固化
AT-GH-003 | 常温固化 | room temperature curing | 固化 | 后处理 | 后工序 | PCBA、硅胶 | 常温固化胶；常温固化胶/漆
AT-GH-004 | 热固化 | thermal curing / 烘干 / 烘烤固化 | 固化 | 成膜 | 后工序 | CMF、塑胶、PCBA、硅胶、包材 | 烘箱热固化；烘道干燥固化
AT-GH-005 | 热风循环干燥 | hot air drying | 固化 | 成膜 | 后工序 | CMF | 循环烘箱干燥
AT-GH-006 | 真空干燥 | vacuum drying | 固化 | 成膜 | 后工序 | CMF | 减压干燥
AT-GH-007 | 自然干燥 | air drying / 晾干 | 固化 | 成膜 | 后工序 | CMF | 常温晾干
AT-YS-001 | UV印刷 | UV printing / UV 印刷 | 印刷 | 装饰 | 后工序 | CMF、塑胶、包材 | UV 固化油墨印刷；UV 固化油墨
AT-YS-002 | UV打印 | 平板UV打印 / 数码打印 | 印刷 | 装饰 | 后工序 | 五金外壳
AT-YS-003 | 丝印字符 | screen printing | 印刷 | 装饰 | 后工序 | 五金内置 | 标识/警示字符
AT-YS-004 | 丝网印刷 | screen printing / 丝印 / 网印 | 印刷 | 装饰 | 后工序 | 五金外壳、CMF、塑胶、硅胶、包材 | 平面/曲面丝印，色数作参数；平面/曲面丝印；色数作参数；硅胶件丝印
AT-YS-005 | 冷烫 | cold foil | 印刷 | 装饰 | 后工序 | CMF、塑胶 | 冷转移金属箔
AT-YS-006 | 凸印 | letterpress / 凸版印刷 | 印刷 | 装饰 | 后工序 | 包材 | 标签/票据印刷
AT-YS-007 | 凹版印刷 | gravure printing / 凹印 | 印刷 | 装饰 | 后工序 | CMF、包材 | 卷材精细印刷；软包装/薄膜印刷
AT-YS-008 | 压印 | 冲压凹凸字 / 浮雕 | 印刷 | 装饰 | 后工序 | 五金外壳
AT-YS-009 | 喷码打码 | inkjet coding / 二维码打标 / 喷墨打码 / 喷码 / 打码 | 印刷 | 装饰 | 后工序 | 五金外壳、CMF、五金内置、塑胶、PCBA、硅胶 | 序列号 / 日期码；序列号/日期码；日期码/批次码喷印
AT-YS-010 | 局部UV | spot UV / 局部 UV | 印刷 | 装饰 | 后工序 | 塑胶 | 局部亮面/哑面对比
AT-YS-011 | 数码喷印 | digital printing / 喷墨印刷 / 喷墨打印 / 数码印刷 | 印刷 | 装饰 | 后工序 | CMF、塑胶、包材 | 小批量彩色印刷；小批量彩色；小批量/可变数据印刷
AT-YS-012 | 曝光显影 | 光刻 / 曝光 | 印刷 | 装饰 | 后工序 | 五金外壳
AT-YS-013 | 柔版印刷 | flexo printing / 柔印 / 柔性版印刷 | 印刷 | 装饰 | 后工序 | CMF、包材 | 卷材质感印刷；标签/纸箱主工艺
AT-YS-014 | 水性印刷 | water-based printing | 印刷 | 装饰 | 后工序 | 包材 | 环保水性油墨印刷
AT-YS-015 | 水转印 | water transfer / 水披覆 | 印刷 | 装饰 | 后工序 | 五金外壳、CMF、塑胶 | 水转印披覆
AT-YS-016 | 滴胶 | 水晶贴 / 环氧树脂滴胶 / 穹顶贴 | 印刷 | 装饰 | 后工序 | 五金外壳 | 本次查缺新增
AT-YS-017 | 激光打标 | laser marking | 印刷 | 装饰 | 后工序 | CMF、五金内置、塑胶、硅胶 | 激光打码/标记；标识打标
AT-YS-018 | 烫印 | hot foil stamping / hot stamping / 烫金 / 烫银 | 印刷 | 装饰 | 后工序 | CMF、塑胶、硅胶、包材 | 烫金/烫银/镭射烫；箔材作参数；烫金/烫银/镭射；箔材作参数；烫金/烫银
AT-YS-019 | 烫银/烫金 | 侧边烫银 / 热转印金属箔 | 印刷 | 装饰 | 后工序 | 五金外壳
AT-YS-020 | 热转印 | heat transfer / 转印膜加热 | 印刷 | 装饰 | 后工序 | 五金外壳、CMF、塑胶 | 热升华转印
AT-YS-021 | 移印 | pad printing / 胶头印刷 | 印刷 | 装饰 | 后工序 | 五金外壳、CMF、塑胶、硅胶 | 曲面小面积印刷
AT-YS-022 | 立体烫 | embossing foil / 凹凸烫 | 印刷 | 装饰 | 后工序 | CMF | 立体凹凸烫印
AT-YS-023 | 胶印 | offset printing / 平版印刷 | 印刷 | 装饰 | 后工序 | CMF、塑胶、包材 | 平面高速印刷；彩盒/说明书主工艺；色数作参数
AT-YS-024 | 蚀刻 | 化学蚀刻 / 咬板 | 印刷 | 装饰 | 后工序 | 五金外壳
AT-YS-025 | 蚀刻字符 | etched marking | 印刷 | 装饰 | 后工序 | CMF | 化学或激光蚀刻字符
AT-YS-026 | 铭牌 | logo贴 / 标牌 / 金属贴标 | 印刷 | 组装 | 后工序 | 五金外壳
AT-YS-027 | 镭雕 | LG镭雕 / laser engraving / 激光打标 / 激光雕刻 / 激光雕字符 / 贴皮镭雕 等 | 印刷 | 装饰 | 后工序 | 五金外壳、CMF、五金内置、塑胶、硅胶 | 膜前镭雕(填色字)为合法例外(规则1)；激光雕刻字符/图案；序列号/规格字符
AT-WL-001 | 3D纹理 | 3D texture / 3D 纹理 | 纹理 | 装饰 | 后工序 | CMF、塑胶、硅胶 | 立体纹理
AT-WL-002 | CD纹 | 同心圆纹 / 太阳纹 | 纹理 | 装饰 | 后工序 | 五金外壳
AT-WL-003 | 咬花 | VDI 纹 / graining / texturing / 模具咬花 / 模具纹理 / 蚀纹 | 纹理 | 装饰 | 后工序 | CMF、五金内置、塑胶、硅胶 | 模具蚀纹 / 化学蚀纹；模具表面咬花；模具咬花
AT-WL-004 | 大理石纹 | marble pattern | 纹理 | 装饰 | 后工序 | CMF | 石材纹
AT-WL-005 | 布纹 | fabric pattern | 纹理 | 装饰 | 后工序 | CMF | 织物纹
AT-WL-006 | 微纳纹理 | micro / nano texture | 纹理 | 装饰 | 后工序 | CMF、塑胶 | 亚微米结构色
AT-WL-007 | 拉丝纹 | hairline pattern | 纹理 | 装饰 | 后工序 | CMF、五金内置、塑胶 | 拉丝纹理效果（与拉丝工艺呼应）；外观件例外需求；拉丝效果纹
AT-WL-008 | 木纹 | wood grain | 纹理 | 装饰 | 后工序 | CMF、塑胶 | 木质纹
AT-WL-009 | 滚花 | 直纹滚花 / 网纹滚花 | 纹理 | 机加 | 后工序 | 五金外壳 | 滚花=机加;模内纹=毛坯(模具侧)
AT-WL-010 | 皮纹 | leather grain / 皮革压纹 | 纹理 | 装饰 | 后工序 | 五金外壳、CMF、塑胶、硅胶 | 模内纹理,通常不单独计价(含在模具费)；皮革纹
AT-WL-011 | 石纹 | stone pattern | 纹理 | 装饰 | 后工序 | CMF | 石材质感
AT-WL-012 | 碳纤维纹 | carbon fiber pattern / 仿碳纤维纹 | 纹理 | 装饰 | 后工序 | 五金外壳、CMF、塑胶 | 水转印/复合碳纤维纹；水转印/复合
AT-WL-013 | 绒面纹 | suede / velvet | 纹理 | 装饰 | 后工序 | CMF | 绒面质感
AT-WL-014 | 编织纹 | woven pattern / 交叉纹理 | 纹理 | 装饰 | 后工序 | 五金外壳、CMF、塑胶 | 模内纹理,通常不单独计价(含在模具费)；布纹/编织纹
AT-WL-015 | 网纹 | cross-hatch / 网纹滚花 | 纹理 | 装饰 | 后工序 | 五金内置 | 手握位防滑
AT-TH-001 | OCA贴合 | OCA lamination / OCA 贴合 / 光学胶贴合 | 贴合 | 组装 | 后工序 | CMF、塑胶 | 光学胶全贴合；光学胶贴合（透明件）
AT-TH-002 | UV胶贴合 | UV adhesive bonding / UV 胶贴合 | 贴合 | 组装 | 后工序 | CMF | UV 固化胶贴合
AT-TH-003 | 保护膜贴合 | protective film / protective film lamination | 贴合 | 组装 | 后工序 | CMF、五金内置、塑胶、硅胶 | 出货保护膜；出货保护
AT-TH-004 | 冷压复合 | cold press lamination | 贴合 | 组装 | 后工序 | CMF | 常温加压复合
AT-TH-005 | 卡扣组装 | 免工具装配 | 贴合 | 组装 | 后工序 | 五金外壳
AT-TH-006 | 双面胶贴合 | 3M胶贴合 / double-side tape / 泡棉胶 | 贴合 | 组装 | 后工序 | 五金外壳、CMF、塑胶、硅胶、包材 | 3M/德莎/日东；品牌作参数；3M/德莎；品牌作参数；双面胶贴合
AT-TH-007 | 层压 | lamination | 贴合 | 组装 | 后工序 | CMF | 多层叠加压制
AT-TH-008 | 干式复合 | dry lamination | 贴合 | 组装 | 后工序 | CMF | 溶剂胶干式复合
AT-TH-009 | 挤出复合 | extrusion lamination | 贴合 | 组装 | 后工序 | CMF | 熔融挤出复合
AT-TH-010 | 泡棉贴合 | foam lamination | 贴合 | 组装 | 后工序 | CMF、塑胶、硅胶 | 缓冲泡棉贴合；缓冲泡棉
AT-TH-011 | 湿式复合 | wet lamination | 贴合 | 组装 | 后工序 | CMF | 水胶湿式复合
AT-TH-012 | 灌胶 | 填充灌封 | 贴合 | 组装 | 后工序 | 五金外壳
AT-TH-013 | 点胶 | dispensing / 局部涂胶 | 贴合 | 组装 | 后工序 | 五金外壳、PCBA | 精密点胶/涂胶
AT-TH-014 | 热压复合 | hot press lamination | 贴合 | 组装 | 后工序 | CMF | 加热加压复合
AT-TH-015 | 热熔胶贴合 | hot melt bonding | 贴合 | 组装 | 后工序 | CMF | 热熔胶复合
AT-TH-016 | 糊盒 | box gluing / gluing / 粘盒 | 贴合 | 组装 | 后工序 | 包材 | 彩盒糊盒成型
AT-TH-017 | 背胶贴合 | 3M 背胶 / adhesive backing | 贴合 | 组装 | 后工序 | 五金内置、塑胶、硅胶、包材 | 屏蔽罩/绝缘片背胶；绝缘片/屏蔽片背胶；背胶贴合
AT-TH-018 | 贴合 | bonding / lamination | 贴合 | 组装 | 后工序 | 包材 | 材料贴合
AT-TH-019 | 贴皮 | 贴PU / 贴皮革 | 贴合 | 组装 | 后工序 | 五金外壳
AT-TH-020 | 贴膜 | 装饰膜 / 贴保护膜 | 贴合 | 组装 | 后工序 | 五金外壳
AT-HJ-001 | 二保焊 | MAG welding / MIG | 焊接 | 组装 | 后工序 | 五金内置 | 结构件焊接
AT-HJ-002 | 凸焊 | projection welding | 焊接 | 组装 | 后工序 | 五金内置 | 带凸点焊
AT-HJ-003 | 压接 | press-fit | 焊接 | THT制程 | 主制程 | PCBA | 连接器压接，无焊连接
AT-HJ-004 | 回流焊 | reflow soldering / 热风回流焊 | 焊接 | SMT制程 | 主制程 | PCBA | 常规热风回流焊；温区数作参数
AT-HJ-005 | 对焊 | butt welding / 电阻对焊 | 焊接 | 组装 | 后工序 | 五金内置 | 端部对接
AT-HJ-006 | 手工焊接 | hand soldering | 焊接 | THT制程 | 主制程 | PCBA | 手工烙铁焊接
AT-HJ-007 | 振动摩擦焊 | vibration welding | 焊接 | 组装 | 后工序 | 塑胶 | 大曲面塑胶件
AT-HJ-008 | 摩擦焊 | friction welding / 搅拌摩擦焊 | 焊接 | 组装 | 后工序 | 五金外壳、五金内置 | 回转体对接
AT-HJ-009 | 旋转摩擦焊 | spin welding | 焊接 | 组装 | 后工序 | 塑胶 | 回转体摩擦焊
AT-HJ-010 | 气相回流焊 | vapor phase reflow | 焊接 | SMT制程 | 主制程 | PCBA | 氟化液气相焊接，温度均匀
AT-HJ-011 | 氩弧焊 | TIG welding / TIG焊 | 焊接 | 组装 | 后工序 | 五金外壳、五金内置 | 不锈钢/铝精密焊
AT-HJ-012 | 波峰焊 | wave soldering | 焊接 | THT制程 | 主制程 | PCBA | THT 插件焊接主工艺
AT-HJ-013 | 溶剂焊接 | solvent welding / 溶剂粘接 | 焊接 | 组装 | 后工序 | 塑胶 | 亚克力/PVC 溶剂熔接
AT-HJ-014 | 激光焊 | laser welding / 激光密封焊 | 焊接 | 组装 | 后工序 | 五金外壳、五金内置 | 精密焊接
AT-HJ-015 | 激光焊接 | laser soldering / laser welding / 激光透射焊 | 焊接 | 组装 | 后工序 | CMF、塑胶、PCBA | 精密激光焊接；精密塑胶激光焊；精密激光锡焊
AT-HJ-016 | 点焊 | spot welding / 电阻点焊 | 焊接 | 组装 | 后工序 | 五金内置 | 五金内置主用焊接
AT-HJ-017 | 热板焊接 | hot plate welding | 焊接 | 组装 | 后工序 | CMF、塑胶 | 大型塑料件热板焊；大型塑胶件
AT-HJ-018 | 热气焊接 | hot gas soldering / 热风焊 | 焊接 | THT制程 | 主制程 | PCBA | 热风返修焊接
AT-HJ-019 | 热熔焊接 | heat staking / 热熔铆接 | 焊接 | 组装 | 后工序 | CMF | 塑料热熔铆接
AT-HJ-020 | 热风焊接 | hot gas welding | 焊接 | 组装 | 后工序 | 塑胶 | 手工/自动热风焊
AT-HJ-021 | 电阻焊 | 点焊 / 缝焊 | 焊接 | 组装 | 后工序 | 五金外壳
AT-HJ-022 | 真空回流焊 | vacuum reflow | 焊接 | SMT制程 | 主制程 | PCBA | 无空洞焊接，功率器件/IGBT 专用
AT-HJ-023 | 红外线焊接 | infrared welding | 焊接 | 组装 | 后工序 | 塑胶 | 非接触热焊
AT-HJ-024 | 缝焊 | seam welding | 焊接 | 组装 | 后工序 | 五金内置 | 密封焊缝
AT-HJ-025 | 超声波焊 | ultrasonic welding / 超声焊接 | 焊接 | 组装 | 后工序 | 五金外壳、五金内置 | 薄件/异材焊接
AT-HJ-026 | 超声波焊接 | ultrasonic welding | 焊接 | 组装 | 后工序 | CMF、塑胶 | 塑料超声波焊接；塑胶主用焊接
AT-HJ-027 | 选择性波峰焊 | selective wave soldering | 焊接 | THT制程 | 主制程 | PCBA | 局部波峰焊，避免全板过炉
AT-HJ-028 | 钎焊 | brazing / 低温焊接 | 焊接 | 组装 | 后工序 | 五金外壳、五金内置 | 铜/银钎料
AT-HJ-029 | 锡焊 | soldering | 焊接 | 组装 | 后工序 | 五金内置 | 电子连接锡焊
AT-HJ-030 | 高频焊 | high-frequency welding | 焊接 | 组装 | 后工序 | 五金内置 | 管材高频焊
AT-HJ-031 | 高频焊接 | RF welding / 高频热合 | 焊接 | 组装 | 后工序 | CMF、塑胶 | 薄膜高频热合；PVC/TPU 高频焊
AT-ZJ-001 | UV胶粘接 | UV adhesive bonding / UV 胶粘接 | 粘接 | 组装 | 后工序 | 塑胶、硅胶 | UV 固化胶贴合
AT-ZZ-001 | 冷铆 | cold riveting | 组装 | 组装 | 后工序 | 五金内置 | 常温铆接
AT-ZZ-002 | 卡扣装配 | snap-fit assembly | 组装 | 组装 | 后工序 | 五金内置、塑胶、硅胶 | 卡扣连接
AT-ZZ-003 | 卷边装配 | hemming / seaming / 咬口 | 组装 | 组装 | 后工序 | 五金内置、塑胶、硅胶 | 边部卷合装配；边部卷合
AT-ZZ-004 | 压入 | press-fit / press-fit insertion / 螺柱压入 / 铆螺母压入 | 组装 | 组装 | 后工序 | 五金外壳、五金内置、塑胶、硅胶 | 本次查缺新增；过盈压入
AT-ZZ-005 | 压铆 | press-fit / 压铆螺柱 / 压铆螺母 / 压铆螺钉 | 组装 | 组装 | 后工序 | 五金内置 | 钣金件压铆紧固件
AT-ZZ-006 | 嵌件装配 | insert assembly | 组装 | 组装 | 后工序 | 五金内置、塑胶、硅胶 | 嵌件压入/注塑；嵌件压入装配
AT-ZZ-007 | 抽芯铆 | blind riveting / 拉铆 | 组装 | 组装 | 后工序 | 五金内置 | 单面铆接
AT-ZZ-008 | 热熔铆接 | heat staking / 热铆 | 组装 | 组装 | 后工序 | 五金外壳、五金内置、塑胶 | 本次查缺新增；塑-金热熔铆；塑胶铆柱热熔铆接
AT-ZZ-009 | 热铆 | hot riveting | 组装 | 组装 | 后工序 | 五金内置 | 加热铆接
AT-ZJ-002 | 粘接 | adhesive bonding / 玻璃贴合 / 结构胶 / 结构胶粘接 / 贴视窗 | 粘接 | 组装 | 后工序 | 五金外壳、CMF、五金内置、塑胶 | 本次查缺新增；结构胶粘接；胶接
AT-ZZ-010 | 组装 | general assembly / 部件组装 | 组装 | 组装 | 后工序 | 五金内置、塑胶、硅胶、包材 | 多件装配总成；多件包装组装
AT-ZZ-011 | 螺接 | screw fastening / 打螺丝 / 螺丝装配 / 锁附 | 组装 | 组装 | 后工序 | 五金外壳、五金内置、塑胶、硅胶 | 螺纹紧固
AT-ZZ-012 | 铆接 | riveting / 压铆 / 抽芯铆 / 抽芯铆钉 | 组装 | 组装 | 后工序 | 五金外壳、塑胶、硅胶 | 机械铆接
AT-ZZ-013 | 铆螺母 | rivet nut / 拉铆螺母 | 组装 | 组装 | 后工序 | 五金内置 | 薄板螺纹连接
AT-JB-001 | PCB烘烤 | PCB 烘烤 / baking / 除湿烘烤 | 基板准备 | 表面前处理 | 主制程 | PCBA | 去除基板湿气，防止爆板
AT-JB-002 | 基板预热 | preheating | 基板准备 | 表面前处理 | 主制程 | PCBA | 回流焊/波峰焊前预热
AT-XY-001 | SPI检测 | SPI 检测 / solder paste inspection / 锡膏检测 | 锡膏印刷 | SMT制程 | 主制程 | PCBA | 3D SPI 检测锡膏量/位置
AT-XY-002 | 锡膏印刷 | solder paste printing / 钢网印刷 | 锡膏印刷 | SMT制程 | 主制程 | PCBA | 钢网目数/厚度作参数
AT-YJ-001 | 异形贴片 | odd-form placement | 元件贴装 | SMT制程 | 主制程 | PCBA | 连接器/大电容/异形元件贴装
AT-YJ-002 | 泛用贴片 | multi-purpose placement / 泛用机 | 元件贴装 | SMT制程 | 主制程 | PCBA | IC/QFP/BGA/Flip Chip/精细间距；元件类型作参数
AT-YJ-003 | 高速贴片 | high-speed placement / 高速机 | 元件贴装 | SMT制程 | 主制程 | PCBA | 0201/0402 等小元件高速贴装
AT-FX-001 | BGA返修 | BGA rework / BGA 植球 / BGA 返修 | 返修 | 后处理 | 后工序 | PCBA | BGA 芯片返修/植球
AT-FX-002 | 元件返修 | component rework | 返修 | 后处理 | 后工序 | PCBA | 元件更换/补焊
AT-FX-003 | 焊点返修 | solder joint rework | 返修 | 后处理 | 后工序 | PCBA | 焊点修补/重焊
AT-JC-001 | AOI检测 | AOI 检测 / automated optical inspection / 自动光学检测 | 检测 | SMT制程 | 主制程 | PCBA | 炉后 AOI 检测焊点/元件
AT-JC-002 | X-Ray检测 | X-Ray 检测 / X-ray inspection | 检测 | 测试 | 后工序 | PCBA | BGA/QFN 隐藏焊点检测
AT-JC-003 | FCT测试 | FCT 测试 / functional test / 功能测试 | 检测 | 测试 | 后工序 | PCBA | 整机功能测试
AT-JC-004 | ICT测试 | ICT 测试 / in-circuit test / 在线测试 | 检测 | 测试 | 后工序 | PCBA | 针床 ICT 测试
AT-JC-005 | 老化测试 | burn-in test | 检测 | 测试 | 后工序 | PCBA | 高温老化/动态老化
AT-JC-006 | 边界扫描 | JTAG / boundary scan | 检测 | 测试 | 后工序 | PCBA | JTAG 边界扫描测试
AT-JC-007 | 飞针测试 | flying probe test | 检测 | 测试 | 后工序 | PCBA | 无针床飞针测试
AT-JC-008 | 高压测试 | dielectric withstand / hipot | 检测 | 测试 | 后工序 | PCBA | 绝缘耐压测试
AT-FB-001 | V-Cut分板 | V-Cut 分板 / V-cut depaneling | 分板 | 组装 | 后工序 | PCBA | V 槽分板
AT-FB-002 | 冲压分板 | punching depaneling | 分板 | 组装 | 后工序 | PCBA | 模具冲压分板
AT-FB-003 | 激光分板 | laser depaneling | 分板 | 组装 | 后工序 | PCBA | 激光切割分板
AT-FB-004 | 铣板分板 | routing depaneling | 分板 | 组装 | 后工序 | PCBA | CNC 铣刀分板
AT-BC-001 | IC编程 | IC programming / IC 编程 | 编程标识 | 测试 | 后工序 | PCBA | MCU/Flash/EEPROM 编程
AT-BC-002 | 固件烧录 | firmware flashing | 编程标识 | 测试 | 后工序 | PCBA | 固件烧录
AT-BC-003 | 序列号刻印 | serial number marking / 镭雕 | 编程标识 | 测试 | 后工序 | PCBA | 序列号激光刻印
AT-QJ-018 | 等离子处理 | plasma treatment | 清洁 | 表面前处理 | 后工序 | 包材 | 表面活化处理
AT-YZ-001 | UV上光 | UV coating / UV 上光 / 局部UV | 印后整饰 | 装饰 | 后工序 | 包材 | 满版UV/局部UV
AT-YZ-002 | 击凸 | debossing / 压凹 | 印后整饰 | 装饰 | 后工序 | 包材 | 凹陷压制
AT-YZ-003 | 压纹 | embossing / 压凸 | 印后整饰 | 装饰 | 后工序 | 包材 | 纹理压制
AT-YZ-004 | 植绒 | flocking | 印后整饰 | 装饰 | 后工序 | 包材 | 绒面效果处理
AT-YZ-005 | 磨砂 | matte finishing / 砂光 | 印后整饰 | 装饰 | 后工序 | 包材 | 磨砂效果处理
AT-YZ-006 | 覆膜 | lamination / 覆光膜 / 覆哑膜 | 印后整饰 | 装饰 | 后工序 | 包材 | 光膜/哑膜/触感膜；膜种作参数
AT-YZ-007 | 过油 | varnishing / 上光油 | 印后整饰 | 装饰 | 后工序 | 包材 | 水性光油/UV光油
AT-YZ-008 | 镭射处理 | holographic finishing / 镭射压印 | 印后整饰 | 装饰 | 后工序 | 包材 | 全息镭射效果
AT-MQ-003 | 圆压模切 | rotary die cutting / 圆刀模切 | 模切 | 后加工 | 后工序 | 包材 | 圆压圆连续模切
AT-MQ-004 | 平压模切 | flatbed die cutting | 模切 | 后加工 | 后工序 | 包材 | 平压平模切
AT-MQ-005 | 激光模切 | laser die cutting | 模切 | 后加工 | 后工序 | 包材 | 激光切割成型
AT-DJ-001 | 压痕 | creasing / 压线 | 折叠 | 后加工 | 后工序 | 包材 | 折痕压制
AT-DJ-002 | 成型折叠 | folding / forming | 折叠 | 后加工 | 后工序 | 包材 | 吸塑折边/立体成型
AT-DJ-003 | 折盒 | box folding / 折叠成型 | 折叠 | 后加工 | 后工序 | 包材 | 彩盒折叠成型
AT-DJ-004 | 折页 | folding / 折叠 | 折叠 | 后加工 | 后工序 | 包材 | 说明书/传单折页
AT-BH-001 | 复合 | laminating / 材料复合 | 裱糊 | 后加工 | 后工序 | 包材 | 多层材料复合
AT-BH-002 | 对裱 | double mounting / 裱合 | 裱糊 | 后加工 | 后工序 | 包材 | 两面裱合
AT-BH-003 | 裱瓦 | corrugated mounting / 裱瓦楞 | 裱糊 | 后加工 | 后工序 | 包材 | 面纸裱瓦楞
AT-BH-004 | 裱糊成型 | rigid box wrapping / 糊盒成型 | 裱糊 | 后加工 | 后工序 | 包材 | 天地盖/书型盒裱糊
AT-BH-005 | 裱纸 | paper mounting / 裱面纸 | 裱糊 | 后加工 | 后工序 | 包材 | 灰板裱面纸
AT-BH-006 | 贴角 | corner taping / 贴角纸 | 裱糊 | 后加工 | 后工序 | 包材 | 盒角加固
AT-ZD-001 | 圈装 | spiral binding / wire binding | 装订 | 后加工 | 后工序 | 包材 | 台历/手册圈装
AT-ZD-002 | 精装 | hardcover binding / 精装装订 | 装订 | 后加工 | 后工序 | 包材 | 精装书/礼盒装订
AT-ZD-003 | 胶装 | perfect binding / 无线胶装 | 装订 | 后加工 | 后工序 | 包材 | 说明书/书籍胶装
AT-ZD-004 | 锁线 | thread sewing / 锁线装订 | 装订 | 后加工 | 后工序 | 包材 | 高端书籍锁线
AT-ZD-005 | 骑马钉 | saddle stitching | 装订 | 后加工 | 后工序 | 包材 | 说明书/画册骑马钉装订
AT-FQ-002 | 复卷 | rewinding | 分切 | 后加工 | 后工序 | 包材 | 标签/薄膜复卷
AT-TF-001 | 三防漆涂覆 | conformal coating / 保形涂覆 | 涂覆 | 后处理 | 后工序 | PCBA | 喷涂/浸涂/选择性涂覆；方式作参数
AT-ZZ-014 | 内托安装 | tray installation / 内衬安装 | 组装 | 组装 | 后工序 | 包材 | 内托/内衬安装
AT-QJ-019 | 在线清洗 | inline cleaning | 清洁 | 后处理 | 后工序 | PCBA | SMT 线后在线清洗
AT-ZZ-015 | 套盒 | box assembling / 天地盖套合 | 组装 | 组装 | 后工序 | 包材 | 天地盖/书型盒套合
AT-ZZ-016 | 导热垫贴附 | thermal pad application | 组装 | 组装 | 后工序 | PCBA | 导热硅胶垫贴附
AT-ZZ-017 | 屏蔽罩安装 | shield can installation | 组装 | 组装 | 后工序 | PCBA | EMI 屏蔽罩安装
AT-TF-002 | 底部填充 | underfill | 涂覆 | 后处理 | 后工序 | PCBA | BGA/CSP 底部填充胶
AT-ZZ-018 | 手提绳安装 | handle installation / 提手安装 | 组装 | 组装 | 后工序 | 包材 | 手提袋/礼盒提手安装
AT-ZZ-019 | 按键安装 | button installation | 组装 | 组装 | 后工序 | PCBA | 按键/开关安装
AT-ZZ-020 | 散热器安装 | heat sink installation | 组装 | 组装 | 后工序 | PCBA | 散热器/风扇安装
AT-ZZ-021 | 显示屏连接 | display connection | 组装 | 组装 | 后工序 | PCBA | LCD/OLED 屏连接
AT-ZZ-022 | 标签贴附 | labeling | 组装 | 组装 | 后工序 | PCBA | 标签/铭牌贴附
AT-QJ-020 | 水洗清洗 | aqueous cleaning | 清洁 | 后处理 | 后工序 | PCBA | 水基清洗线
AT-QJ-021 | 溶剂清洗 | solvent cleaning | 清洁 | 后处理 | 后工序 | PCBA | 有机溶剂清洗
AT-ZJ-003 | 溶剂粘接 | solvent bonding | 粘接 | 组装 | 后工序 | 硅胶 | 溶剂熔接
AT-TF-003 | 灌封 | potting / 灌胶 | 涂覆 | 后处理 | 后工序 | PCBA | 环氧/硅胶/PU 灌封；材料作参数
AT-ZJ-004 | 热熔粘接 | hot melt bonding | 粘接 | 组装 | 后工序 | 硅胶 | 热熔胶贴合
AT-ZZ-023 | 电池连接 | battery connection | 组装 | 组装 | 后工序 | PCBA | 电池焊接/连接
AT-ZJ-005 | 硅胶粘接 | silicone bonding / 硅胶自粘 | 粘接 | 组装 | 后工序 | 硅胶 | 基材作参数（硅胶/塑胶/五金/玻璃）
AT-TF-004 | 硅酮涂覆 | silicone coating | 涂覆 | 后处理 | 后工序 | PCBA | 硅酮三防涂覆
AT-ZZ-024 | 磁铁安装 | magnet installation | 组装 | 组装 | 后工序 | 包材 | 书型盒磁铁安装
AT-ZZ-025 | 窗口贴合 | window patching | 组装 | 组装 | 后工序 | 包材 | 开窗盒窗口贴合
AT-ZZ-026 | 线材连接 | wire connection | 组装 | 组装 | 后工序 | PCBA | 线材/排线连接
AT-ZZ-027 | 结构件组装 | structural assembly | 组装 | 组装 | 后工序 | PCBA | 塑胶/五金结构件组装
AT-ZZ-028 | 绝缘片安装 | insulation sheet | 组装 | 组装 | 后工序 | PCBA | 绝缘片/麦拉片安装
AT-ZZ-029 | 螺丝锁附 | screw fastening | 组装 | 组装 | 后工序 | PCBA | 螺丝紧固；扭矩作参数
AT-ZZ-030 | 连接器压接 | connector press-fit | 组装 | 组装 | 后工序 | PCBA | 连接器压接安装
AT-QT-001 | 其它工艺 | 其他工艺 / 其它 / 其它加工 / 其他工序 / miscellaneous / other process 等 | 其他 | 其他 | 后工序 | 五金外壳、CMF、五金内置、塑胶、PCBA、硅胶、包材 | 兜底原子：用于清单外工艺的临时归集。命中此原子且 is_new_process=true 的条目触发新工艺上报流程，由人工决策是否新增正式原子

## 变更记录
原序号 | 原子 | 原工艺域 | 原工艺阶段 | 新工艺域 | 新工艺阶段
45 | 瓦楞成型 | 成型 | 成型段 | 成型 | 毛坯
51 | 纸浆模塑 | 成型 | 成型段 | 成型 | 毛坯
86 | 分切 | 去料 | 机加 | 分切 | 机加
92 | 圆刀模切 | 去料 | 机加 | 模切 | 机加
96 | 模切 | 去料 | 机加 | 模切 | 机加
148 | 收光 | 表面整平 | 表面前处理/装饰 | 表面整平 | 表面前处理
270 | 凸印 | 印刷 | 印刷段 | 印刷 | 装饰
272 | 压印 | 印刷 | 毛坯/装饰 | 印刷 | 装饰
278 | 水性印刷 | 印刷 | 印刷段 | 印刷 | 装饰
300 | 滚花 | 纹理 | 毛坯/机加 | 纹理 | 机加
322 | 糊盒 | 贴合 | 组装段 | 贴合 | 组装
324 | 贴合 | 贴合 | 组装段 | 贴合 | 组装
358 | UV胶粘接 | 装配 | 组装 | 粘接 | 组装
359 | 冷铆 | 装配 | 组装 | 组装 | 组装
360 | 卡扣装配 | 装配 | 组装 | 组装 | 组装
361 | 卷边装配 | 装配 | 组装 | 组装 | 组装
362 | 压入 | 装配 | 组装 | 组装 | 组装
363 | 压铆 | 装配 | 组装 | 组装 | 组装
364 | 嵌件装配 | 装配 | 组装 | 组装 | 组装
365 | 抽芯铆 | 装配 | 组装 | 组装 | 组装
366 | 热熔铆接 | 装配 | 组装 | 组装 | 组装
367 | 热铆 | 装配 | 组装 | 组装 | 组装
368 | 粘接 | 装配 | 组装 | 粘接 | 组装
369 | 组装 | 装配 | 组装 | 组装 | 组装
370 | 螺接 | 装配 | 组装 | 组装 | 组装
371 | 铆接 | 装配 | 组装 | 组装 | 组装
372 | 铆螺母 | 装配 | 组装 | 组装 | 组装
373 | PCB烘烤 | 基板准备 | 前处理 | 基板准备 | 表面前处理
374 | 基板预热 | 基板准备 | 前处理 | 基板准备 | 表面前处理
385 | FCT测试 | 测试 | 测试 | 检测 | 测试
386 | ICT测试 | 测试 | 测试 | 检测 | 测试
387 | 老化测试 | 测试 | 测试 | 检测 | 测试
388 | 边界扫描 | 测试 | 测试 | 检测 | 测试
389 | 飞针测试 | 测试 | 测试 | 检测 | 测试
390 | 高压测试 | 测试 | 测试 | 检测 | 测试
398 | 等离子处理 | 表面前处理 | 印刷段 | 清洁 | 表面前处理
399 | UV上光 | 表面处理 | 表面处理段 | 印后整饰 | 装饰
400 | 击凸 | 表面处理 | 表面处理段 | 印后整饰 | 装饰
401 | 压纹 | 表面处理 | 表面处理段 | 印后整饰 | 装饰
402 | 植绒 | 表面处理 | 表面处理段 | 印后整饰 | 装饰
403 | 磨砂 | 表面处理 | 表面处理段 | 印后整饰 | 装饰
404 | 覆膜 | 表面处理 | 表面处理段 | 印后整饰 | 装饰
405 | 过油 | 表面处理 | 表面处理段 | 印后整饰 | 装饰
406 | 镭射处理 | 表面处理 | 表面处理段 | 印后整饰 | 装饰
407 | 圆压模切 | 模切 | 后加工段 | 模切 | 后加工
408 | 平压模切 | 模切 | 后加工段 | 模切 | 后加工
409 | 激光模切 | 模切 | 后加工段 | 模切 | 后加工
410 | 压痕 | 折叠 | 后加工段 | 折叠 | 后加工
411 | 成型折叠 | 折叠 | 后加工段 | 折叠 | 后加工
412 | 折盒 | 折叠 | 后加工段 | 折叠 | 后加工
413 | 折页 | 折叠 | 后加工段 | 折叠 | 后加工
414 | 复合 | 裱糊 | 后加工段 | 裱糊 | 后加工
415 | 对裱 | 裱糊 | 后加工段 | 裱糊 | 后加工
416 | 裱瓦 | 裱糊 | 后加工段 | 裱糊 | 后加工
417 | 裱糊成型 | 裱糊 | 后加工段 | 裱糊 | 后加工
418 | 裱纸 | 裱糊 | 后加工段 | 裱糊 | 后加工
419 | 贴角 | 裱糊 | 后加工段 | 裱糊 | 后加工
420 | 圈装 | 装订 | 后加工段 | 装订 | 后加工
421 | 精装 | 装订 | 后加工段 | 装订 | 后加工
422 | 胶装 | 装订 | 后加工段 | 装订 | 后加工
423 | 锁线 | 装订 | 后加工段 | 装订 | 后加工
424 | 骑马钉 | 装订 | 后加工段 | 装订 | 后加工
425 | 复卷 | 分切 | 后加工段 | 分切 | 后加工
427 | 内托安装 | 组装 | 组装段 | 组装 | 组装
428 | 在线清洗 | 清洗 | 后处理 | 清洁 | 后处理
429 | 套盒 | 组装 | 组装段 | 组装 | 组装
433 | 手提绳安装 | 组装 | 组装段 | 组装 | 组装
438 | 水洗清洗 | 清洗 | 后处理 | 清洁 | 后处理
439 | 溶剂清洗 | 清洗 | 后处理 | 清洁 | 后处理
440 | 溶剂粘接 | 焊接粘接 | 组装 | 粘接 | 组装
442 | 热熔粘接 | 焊接粘接 | 组装 | 粘接 | 组装
444 | 硅胶粘接 | 焊接粘接 | 组装 | 粘接 | 组装
446 | 磁铁安装 | 组装 | 组装段 | 组装 | 组装
447 | 窗口贴合 | 组装 | 组装段 | 组装 | 组装

## 说明与统计v2
原子工艺清单 v2（治理版），2026-09-08
v2 变更内容
① 工艺域枚举收敛：37 → 33 个。清洗→清洁；装配→组装；测试→检测；焊接粘接→粘接（并接收原"装配"域的粘接、UV胶粘接）；表面前处理(域)→清洁；表面处理(域)→印后整饰；去料域的模切/圆刀模切→模切、分切→分切
② 工艺阶段枚举收敛：18 → 11 个。统一为：毛坯/机加/表面前处理/成膜/装饰/后加工/组装/后处理/测试/SMT制程/THT制程
③ 新增"编码"列：AT-<域码>-<序号>，域内按原顺序编号。编码稳定，后续增删原子不影响已有编码
④ 行级变更明细见"变更记录"表，共 74 行调整
⑤ 原子总数不变：452 条；别名、工艺类别、常用品类、备注均未改动
工艺域 | 域码 | 原子数
成型 | CX | 60
涂装 | TZ | 37
焊接 | HJ | 31
组装 | ZZ | 30
印刷 | YS | 27
切削 | QX | 26
清洁 | QJ | 21
表面整平 | ZP | 20
电镀 | DD | 20
贴合 | TH | 20
热处理 | RC | 18
去料 | QL | 15
纹理 | WL | 15
转化膜 | ZH | 13
真空镀膜 | ZK | 13
特种加工 | TJ | 11
检测 | JC | 8
印后整饰 | YZ | 8
固化 | GH | 7
裱糊 | BH | 6
模切 | MQ | 5
粘接 | ZJ | 5
装订 | ZD | 5
硫化 | LH | 4
分板 | FB | 4
折叠 | DJ | 4
涂覆 | TF | 4
元件贴装 | YJ | 3
返修 | FX | 3
编程标识 | BC | 3
分切 | FQ | 2
基板准备 | JB | 2
锡膏印刷 | XY | 2
工艺阶段位置 |  | 原子数
成膜 |  | 89
组装 |  | 83
毛坯 |  | 80
机加 |  | 59
装饰 |  | 48
表面前处理 |  | 39
后加工 |  | 19
后处理 |  | 11
测试 |  | 10
SMT制程 |  | 9
THT制程 |  | 5
v1.1 补充（2026-09-08）：新增兜底原子 AT-QT-001「其它工艺」（域=其他、阶段=其他）。工艺域枚举 33→34，工艺阶段枚举 11→12。该原子不参与常规对比，仅作清单外工艺的临时归集与新工艺发现入口